## BAND_TiO2
TiO2のバンド計算
| 設定内容 | 操作
1 | 酸化チタン(IV)の結晶情報(空間群、格子定数、原子位置)を文献から調べる | 空間群: 136 格子定数: a=4.593, c=2.959 分率座標: Ti 0.0 0.0 0.0 O 0.3051 0.3051 0.0
SetModelで酸化チタン(IV)の試料構造ファイルを作成する
1 | SetModelを起動する
2 | 空間群を入力する | [New Slab]タブを選択する。 [Spg. No.]ボタンを押して[Space Group]窓を開き、[Table No.]で136を選んで[OK]ボタンを押す。
3 | 格子定数を入力する | [Lattice Parameters]の[a]に4.593を、[c]に2.959を入力する。
4 | 分率座標を入力する | 1. [Atom Positions]の[Spec]のボタンを押し、元素Tiを選ぶ。 2. [x/a], [y/b], [z/c]の全てに0を入力し、[Add]ボタンを押す。 3. [Atom Positions]の[Spec]のボタンを押し、元素Oを選ぶ。 4. [x/a]と[y/b]とに共に0.3051を入力し、[z/c]に0を入力し、[Add]ボタンを押す。
5 | 結晶構造を生成する。 | [Make primitive]ボックスにチェックを入れ、[Make Surface]ボタンを押す。 この時、結晶の名前”TET”が表示されるので、メモに記録しておく。
6 | ファイルをXYZ形式で保存する。 | [File]タブから[Save as]-[in XYZ format]を選択し、名前を付けて保存する。ここでは、TiO2.xyzと名付ける。
SPM Simulatorを起動する
1 | プロジェクトファイルを作成する。 | ツールバー[File] - [New]をクリック "Project name"の欄に適当なプロジェクトファイル名を入力し、"OK"ボタンをクリック
2 | 探針モデルを選択する | Project Editorの"Component"を右クリックして[Add Tip] – [Database]を選択し、"tip_hsi4.xyz"を選択する(※１)
3 | 試料モデルを選択する | Project Editorの"Component"を右クリックして[Add Sample] - [File]を選択し、作成したファイルを選択する
4 | 量子論的SPM像シミュレータ(DFTB)の入力パラメータを設定する | シミュレータ選択ボックスから[DFTB]、[Calculation]を選択する。 Project Editorの[DFTB]タブを選択する
5 | 計算モードを選択する。 | "mode"項目で、"DFTB_BAND"を選択する。
6 | 結晶名を入力する | "band_calculation"下の"lattice type"項目で"TET"を入力する。
7 | k点、及び、バンド図の線の分割数を指定する。 | "band_calculation"下の"band_kpoints"に12を入力し、"band_ndiv"に8を入力する。
8 | 並進ベクトルを試料構造ファイルから読み込む | Main View上で右クリックして、[DFTB tools]-[Select Translational Vector]を選び、"TiO2.xyz"を選択し[OK]ボタンを押す
9 | 入力内容を保存する | ツールバーの[File] - [Save]をクリック
10 | 計算を開始する | GUIトップの▶ ボタンを押す。 (確認ダイアログボックスが出てきたら、"Save"ボタンをクリックする。)
11 | 結果を表示する。 | メニューバーの[Display] - [Result View] を選択する。そして、コンボボックスから"bandstructure.dat"を選択する。
※１ | 分子構造ファイルはインストールフォルダ内の、[data\Tip\Sample\]に用意しています。例えばインストール先が[C:\Program Files\SpmSimurator\]なら、[C:\Program Files\SpmSimulator\data\Tip\Sample\]です。
量子論的SPM象シミュレータ