## NCConstZ_phthalocyanine
ノンコンタクトモードAFMによるphthalocyanineの
周波数シフト像シミュレーション
| 設定内容 | 操作
ChemSketchを起動する。
1 | 右サイドメニューから"Phthalocyanine"を描く
2 | ベンゼンに水素原子を付加し、三次元構造を作成する | "3D Optimization"をクリックする
3 | 構造を最適化する | "clean structure"をクリックする (必要ならば"3D Optimization"と"clean structure"を複数回実行し、本来の"Phthalocyanine"の構造に近いものになるようにする。構造をよく確認して、内側の窒素原子に結合している水素原子が、内側を向いているようにする。)
4 | ベンゼンのmol形式ファイルを出力する | "File"→"Save As"をクリックし、ファイルの種類を「MDL Molfiles [2000]」に設定し、名前をつけて、「保存」ボタンをクリックする
OpenBABELを起動する
1 | 入力ファイルの形式を指定する | "INPUT FORMAT"から"mol -- MDL MOL format"を選択する。
2 | ChemSketchで作成したファイルを指定する
3 | 出力ファイルの形式を指定する | "OUTPUT FORMAT"から"txyz -- Tinker MM2 format"を選択する
4 | 出力ファイルの出力場所と名前を指定する
5 | ファイルの変換を開始する | "CONVERT"ボタンをクリックする
SPM Simulatorを起動する
1 | プロジェクトファイルを作成する。 | ツールバー[File] - [New]をクリック "Project name"の欄に適当なプロジェクトファイル名を入力し、"OK"ボタンをクリック
2 | 探針モデルを選択する | Project Editorの"Component"を右クリックして[Add Tip] - [File]を選択し、"co.txyz"を選択する（※１）
3 | 試料モデルを選択する | Project Editorの"Component"を右クリックして[Add Sample] - [File]を選択し、作成したファイルを選択する
4 | 基板モデルを選択する | Project Editorの"Component"を右クリックして[Add Sample] - [File]を選択し、"hopg_a50_40x40.txyz"を選択する(※２)
5 | 試料の初期位置を設定する | Project Editorの"Component" - "Sample" のフタロシアニンについて、"Position" - "z" を "3" に設定する。
6 | 探針の初期位置を設定する | 1. Project Editorの"Component" - "Tip" - "Position"の設定項目において、 "x"を[-8]、 "y"を[-8]、 に設定する。 2. Project Editorの"Component" - "Tip" - "DistanceFromSamples" を "3.5" に設定する。
7 | 探針を動かす範囲を設定する | Project Editorの"Component" - "Tip" - "ScanArea"の設定項目において、 "w"を[16]、 "d"を[16]、 "h"を[0.5] に設定する
8 | 分子動力学AFM像シミュレータの入力パラメータを設定する | シミュレータ選択ボックスから[MD]、[Calculation]を選択する。 Project Editorの[MD]タブを選択する
9 | スキャンモードをノンコンタクトモードに設定する | Project Editorの"Tip_Control" - "scanmode"を[NC_ConstZ]に設定する
10 | 探針移動距離を設定する | Project Editorの"Tip_Control" の設定項目において、 "delta_x"を[0.2]、 "delta_y"を[0.2]、 "delta_z"を[0.1]、 に設定する
11 | ノンコンタクトモードのパラメータを設定する | Project Editorの"Tip_Control" - "NC_Mode_Setting" - "ThetaStepNumber"を[2], "TipZanplitude"を[1]に設定する(※３)
12 | ステップ数を１に設定する | Project Editorの"MD_Setting" - "StepNumber"を[1]に設定する
13 | 入力内容を保存する | ツールバーの[File] - [Save]をクリック
14 | シミュレーションを実行する | ツールバーの[Simulation] - [Start]をクリック
15 | シミュレーションの結果を表示する | ツールバーの[Display] - [Result View]をクリック ボックスから[MD_Fz.csv]を選択する
16 | クロスセクションを表示 | ツールバーの[Tool] - [Analyzer]からアナライザーを起動。 [File] - [Open] から "MD_FS2D.csv" を選択する。 クロスセクションを表示したい2点をダブルクリックして、 表示する。
※１ | 分子構造ファイル"co.txyz"はインストールフォルダ内の、[data\Sample\Mol\CGMDsample\]に用意しています。例えばインストール先が[C:\Program Files\SpmSimurator\]なら、[C:\Program Files\SpmSimulator\data\Sample\Mol\CGMDsample\]です。
※２ | HOPGの分子構造ファイルはインストールフォルダ内の、[data\Sample\Surface\CGMDsurface\]にあります。例えばインストール先が[C:\Program Files\SpmSimurator\]なら、[C:\Program Files\SpmSimurator\data\Sample\Surface\CGMDsurface\]です。
※３ | ノンコンタクトモードの設定パラメータについての意味については、リファレンスマニュアルをご参照ください。
【AFM周波数シフト像と、その、クロスセクション】
分子動力学AFM像シミュレータ
シミュレーション